## Sheet1
新院区住院大楼窗帘投标一览表
序号 |  | 招标参数 | 投标参数 | 投标响应偏离
一、窗帘：
1 | 采购数量 | （以现场踏勘数量准）
2 | 生产厂家
3 | 规格型号
1 | 成分： | 100%聚酯纤维
2 | 门幅： | 320cm 克重：350g/㎡
3 | 性能要求： | 1. 经多次洗涤仍保持阻燃性能 （洗涤50次以后阻燃效果不改变）
2. 耐化学性，且具有抗虫蛀功能
3,ph值：4-9
4.甲醛含量：≤30mg/kg
5.异味：无
6.可分解致癌芳香胺染料：≤20mg/kg
7.耐水色牢度（变色、沾色）：≥3级
8.耐干摩擦色牢度（沾色）：≥3级
9.可萃取的重金属（锑≤30mg/kg、砷≤1.0mg/kg、铅≤1.0mg/kg、镉≤0.1mg/kg、铬≤2.0mg/kg、铬（六价）＜0.02mg/kg、钴≤4.0mg/kg、铜≤50.0mg/kg、镍≤4.0mg/kg、汞≤0.02mg/kg；）
10.致敏染料：禁用
11.起球≥3级；
12.耐光色牢度（变色）≥4级；
13.干洗尺寸变化率：经向：-1.0% ；纬向：≥-0.5%；
14.水洗尺寸变化率：经向：≥-2.1% ；纬向：≥-1.3%；
15.透气率：≥103mm/s；
16.静电性能：静电电压：≤1700V，半衰期时间：≤0.5s；
17.断裂强力：经向≥1600N，纬向≥1500N；
18.顶破强力：≥2700N；
19.耐磨性能、耐磨次数：≥10000次；
20.撕破强力： 经向≥330N，纬向≥330N；
21.悬垂性：≥65%；
22.无任何毒性,燃烧时无黑烟，无刺激性气味，属绿色环保型产品
23.安全：本产品为永久阻燃隔帘布，产品相应国家标准，氧指数≥32％、续燃时间≤5秒、平均阴燃时间≤5秒、平均损毁长度≤150mm、烟密度≤15、耐水洗≥50次。无任何毒性,燃烧时无黑烟，无刺激性气味，属绿色环保型产品，且离火即熄，不继续燃烧。
24.外观、色泽：与医院新院区住院大楼保持一致；
4 | 阻燃认证证书： | 1.中国：GB20286-2006, LOI=33~40%(经50次水洗).
2.以上各项技术指标需提供有效期内第三方权威检测机构出具的带有国家计量认证（CMA）标识的检测报告进行佐证。
15 | 保修时间 | ≥三年
16 | 交货时间 | 合同签订后10天内
17 | 优惠方案 | 投标公司自拟
18 | 投标价格 | 窗帘价格（含安装费、挂钩等所有费用）
19 | 付款方式 | 设备安装验收30天内支付货款的90%，余款在设备验收后的一年内付清。
22 | 投标公司名称 | 投标公司自拟
23 | 投标联系人 | 投标公司自拟
24 | 联系电话 | 投标公司自拟