## Sheet1
品类 | 序号 | 项目 | 技术要求
电解钢板 | 1 | 材质要求 | 采用基板厚度1.0mm SECC双面镀锌电解钢板制作。
| 2 | 质量要求 | 1、符合GB/T3325-2017《金属家具通用技术》、GB/T35607-2017《绿色产品评价 家具》、QB/T 4371-2012《家具抗菌性能的评价》、GB/T 1741-2020《漆膜耐霉菌性测定法》标准； 2、金属喷漆（塑）耐腐蚀理化性能通过100h内无鼓泡产生，100h无锈迹、剥落、起皱、变色和失光现象； 3、产品有害物质家具涂层可迁移元素（铅镉铬汞锑硒钡砷）含量均未检出； 4、抗菌性能：抑菌率达到99%以上， 5、防霉要求：表面至少对6种及以上霉菌防霉等级1级
复合亚克力人造石 | 1 | 材质要求 | 台面采用材质为医用复合亚克力人造石，材料厚度≥1.2cm。
| 2 | 质量要求 | 1、外观质量：色泽—色泽均匀一致，不得有明显色差。 板边—板材四边平整，表面无缺棱掉角现象。表面—光滑平整、无波纹、方料痕、刮痕、裂纹、无气泡及大于0.5mm的杂质。 2、450g钢球落球冲击：冲击高度不低于2000mm，无损。 3、耐燃烧性能：在与香烟接触过程中或在此之后，不得有明火燃烧或阴燃。任何形式的损坏不得影响产品的使用性能并可通过研磨剂和抛光剂大致恢复至原状。 4、耐污染性：耐污值总和≤58;最大污迹深度≤0.06mm 5、耐化学药品性：表面应无明显损伤，轻度损伤用600目砂纸轻擦即可除去，损伤程度应不影响板材的使用性，并易恢复至原状。 6、耐热性：表面应无破裂、裂缝或起泡。任何变色采用研磨剂或抛光剂可除去并接近板材原状，并不影响板材的使用。 7、耐高温性能：表面应无破裂、裂缝或鼓泡等显著影响。表面缺陷易打磨至恢复原状，并不影响板材的使用。 8、放射性核素限量：内照射指数≤0.1；外照射指数≤0.1 9、巴氏硬度：实体面材UPR类或 MMA类≥55 。 10、耐磨性≤0.6g。
| 3 | 防霉要求 | GB/T31402-2015塑料塑料表面抗菌性能试验方法
| 4 | 抗菌要求 | GB/T24128-2018塑料塑料防霉剂的防霉效果评估
抗菌环氧树脂粉末（热固性粉末） | 1 | 材质要求 | 表面采用环保型环氧聚酯粉末静电喷涂，喷涂采用流水线喷涂，涂层膜厚度均匀，颜色可根据院方要求定制。
| 2 | 喷涂流程要求 | 金属产品喷涂前必须前处理，包括除油，除尘，清洗，纳米陶化或者硅烷镀膜等保障产品喷涂质量的前处理工艺
| 3 | 质量要求 | 1、容器中状态：色泽均匀，无异物，呈松散粉末状。 2、筛余物(125um)：全部通过。 3、硬度（擦伤）：≥2H。 4、附着力≤1级。 5、耐冲击性：50cm冲击试验，漆膜无异常。 6、弯曲试验：2mm。 7、耐碱性(5%NaOH)：168h无异常。 8、耐酸性(3%HC1)：240h无异常。 9、耐沸水性：15min无异常。 10、耐湿热性：500h无异常。 11、耐盐雾性：500h划线处：单向锈蚀≤2.0mm未划线区：无异常。 12、漆膜厚度：≥60μm。 13、可溶性重金属：（铅Pb≤90mg/kg、镉Cd≤75mg/kg、铬Cr≤60mg/kg、汞Hg≤60mg/kg。
| 4 | 防霉要求 | 电解钢板喷涂样块表面：表面至少对6种及以上霉菌防霉等级1级。 执行GB/T 1741-2020《漆膜耐霉菌性测定法》标准。
| 5 | 抗菌要求 | 电解钢板喷涂样块表面：至少对6种及以上的菌种的抗菌率＞99%。 执行GB/T 21866-2008抗菌涂料（漆膜）抗细菌性能
导轨 | 1 | 材质要求 | 1、治疗柜采用走珠滑轨，抽拉自如，抽屉内能放置30kg负载重量，导轨需在高温+50℃，低温-30℃能正常使用且不渗油，开关顺滑，双叠全拉带定位结构，防止滑出，静音效果好，使用寿命长。 2、护士站内配柜采用卡扣式滑轨，静音效果好，开关顺滑，三节可拆，安装简便，使用寿命长。
| 2 | 质量要求 | 1、符合QB/T 2454-2013《家具五金抽屉导轨》标准； 2、过载： （1）垂直向下静载荷(300N)、（2）水平侧向静载荷 (150N)、（3）猛关、（4）猛开，检测结果：a) 所有组件或连接件不应断裂损坏；b) 通过手触压证实，用于紧固的组件不应松动；c)所有零部件不应有影响正常运作的变形或磨损；d)五金连接件不应松动；e)所有组件的功能不应损害；f)抽屉导轨及其组件不应分离。） 3、操作力：（1）拉力（耐久性试验前）、（2）拉力（耐久性试验后）、（3）推力（耐久性试验前）、（4）推力（耐久性试验后）：当M＜40Kg时，拉力≤50N，检测合格。 4、抽屉导轨组件底部变形：变形量不应超过内部尺寸（宽度和深度）最窄部分的1/75。 5、功能：耐久性(60000次）、垂直向下静载荷(200N) 、水平侧向静载荷(lOON)、拉出安全性、猛开、猛关：检测结果：a) 所有组件或连接件不应断裂损坏：b) 通过手触压证实，用于紧固的组件不应松动；c)所有零部件不应有影响正常运作的变形或磨损；d)五金连接件不应松动； e)所有组件的功能不应损害：f)抽屉导轨及其组件应能正常工作。 6、下沉量：下沉量不应超过抽屉导轨拉出长度的3% 。 7、耐腐蚀要求18h，1.5mm以下锈点不应超过20点/dm2，其中直径1.0mm以上的锈点不应超过5点/dm2(距离边缘棱角2mm以内的不计)
水槽（含配件） | 1 | 材质要求 | 采用304不锈钢一体铸造成型，表面精细拉丝不粘油污，底部有加厚防凝露图层和消声垫。配有多功能下水器。
| 2 | 质量要求 | 1、外形尺寸及极限偏差：（长度）＞400~1000，±2mm；（宽度）＞120~400，±2mm。 2、边缘：槽体外观：水槽表面不应有皱折、划伤、凹坑、瘪等缺陷,表面处理应均匀、光亮,光泽基本一致。 3、承载能力：1）、槽体底部应能承受100kg集中载荷，其变形最应小于3mm。2）、槽体承受100kg载荷后，不应有下沉、开裂、脱焊等异常现象。 4、防结露涂层1）、有效防止背面结露、滴水现象。2）、涂层应牢固，喷涂均匀一致，不允许有流痕、露底、皱纹和脱落等缺陷。 5、焊接：1）、焊接应端正，抛光后表面纹理应均匀一致，不应有明显划痕、锤印及烧痕；2）、.槽体焊接部位应牢固，焊纹均匀，不允许有未焊透、裂纹等缺陷，外露焊缝均应进行抛光或去色处理。 6、排水机构：1）、排水滤器处于封存水的状态时，倒满水2h后渗漏量应不大于1 %。2）、塑料排水管存水弯管组件l.57mm; 排水管本体（除存水弯管）1.70mm; 由黄铜或不锈钢制造的排水管本体0.56mm，其他0.38mm。3）、存水弯管的水封高度应不小于50mm。4）、排水机构和槽体应严密，不应有渗漏水现象，在排放热水时软管不会从接驳处位移。5）、排水机构应能在2 min内将满槽的水排净， 其底部不应有片状残余水现象。6）、非金属排水管经老化性能试验后应无裂纹，无渗漏水现象。 7、重金属含量（限色漆）：可溶性铅≤90mg/kg、可溶性镉≤75mg/kg、可溶性铬≤60mg/kg、可溶性汞≤60mg/kg。
水龙头（电感应） | 1 | 材质要求 | 水龙头采用优质品牌高抛水龙头，采用精密陶瓷阀芯，致密坚硬。采用优质一体铸造阀体，壁厚均匀，抗压性强。表面采用十级电镀处理工艺。
| 2 | 质量要求 | 1、外观：镀层表面：镀层表面光泽均匀， 不应有脱皮、龟裂、烧焦、露底、剥落、黑斑及明显的麻点、 毛刺等缺陷。 2、螺纹：表面：应光洁，不应有凹痕、断牙等明显缺陷。 3、装配：装配好的手柄或手轮动作应轻便、平稳、无卡阻。冷热水混合水嘴应有冷、热标记，标记与水嘴本体结合牢固 冷水用蓝色或字母"C"或“冷”字表示，热水用红色或字母“H”或“热”字表示。 4、抗水压机械性能：（1）阀芯上游：阀芯关闭，出水口打开，在2.5MPa ±0.05MPa水压下保待60s±5s, 阀芯上游的任何零部件无永久性变形。（2）带流量调节器的水嘴阀芯下游：阀芯打开，出水口打开，在0.4MPa±0.02MPa水压下保待60s±5s, 阀芯下游的任何零部件无永久性变形。 5、密封性能：（1）阀芯及阀芯上游：阀芯关闭，出水口打开，在1.6MPa±0.05MPa水压下保待60s±5s,阀芯及上游过水通道无渗漏。（2）出水口不能被堵住的水嘴阀芯下游：阀芯打开，出水口打开，在水嘴流量为(0.4±0.04)L/s时的压力下保持60s±5s,阀芯下游任何密封部位无渗漏。） 6、流量：（普通洗涤水嘴、洗面器水嘴、厨房水嘴、净身器水嘴）：3.0 ≤Q≤9.0（普通型））
304不锈钢 | 1 | 材质要求 | 不锈钢产品统一采用1.0mm的SUS304不锈钢，具有耐蚀、耐高温等性能，可在酸、碱、高温等苛酷的条件下使用。
| 2 | 质量要求 | 1、金属电镀层理化：抗盐雾—18h，直径1.5mm以下锈点≤20点/dm，其中直径>1.0mm锈点不超过5点(距边缘棱角2mm以内的不计) 2、化学成分《质量分数)化学成份（%）：（碳（C）≤0.04、硅(Si)≤0.39、锰(Mn)≤1.06、磷 (P)≤0.031、硫（S)≤0.005、铬(Cr)18.3~19.5、镍(Ni)8.28~10.5.
| 3 | 防霉要求 | 不锈钢表面：表面至少对6种及以上霉菌防霉等级1级。
| 4 | 抗菌要求 | 不锈钢表面：至少对6种及以上的菌种的抗菌率＞99%。
护士站类产品 | 1 | 工艺技术 | 1、龙骨部分采用承重力强的3cm*3cm*2.0mm的纯钢方管龙骨，钢板与方管龙骨之间采用激光焊接，激光切割及数控折边成型技术。 2、外包医用级纯人造石龙骨框架处，运用石材干挂技术，让石材能与产品进行无缝的融合。 3、产品采用激光切割机对原材料进行工艺切割、由数控折弯机将其折弯成型，保证工艺结构的完整性。
| 2 | 外观造型 | 1、根据人体工学原理合理分段上下台面的高度，高低台的无障碍流线设计，使得前来就诊问询的人员都能够畅快的进行良好沟通。 2、护±站站体配合各种造型的半包、全包医用级复合亚克力人造石，弧度的拐角避免磕碰到过往人员。内陷的不锈钢踢脚线，防止前来问询的人员不小心会碰伤脚部，所有拐角对接处经过打磨处理，保持弧面。 3、内部充足的电脑高度保证工作区域的电脑不会裸露在外面，阻挡内外视线，内部无支撑站体让所有储存配柜任意组合使用。
| 3 | 产品功能和配置 | 1、护±站内预留的强弱电走线槽位。护±站内的内饰板全部为可拆卸式。 2、护±站内的配柜采用电解钢板制作，厚度1.0mm。配柜可选装脚轮。 3、护±站底部为不锈钢底座，成段的引线孔位预留，让现场的出线点位能够准确引入。 4、可根据需求安装照明灯、装饰灯、强弱电插座。 5、可根据需求安装密码、指纹、刷卡或者人脸识别锁具。 6、可根据需求安装安装显示屏、显示器、电动升降显示器等。
| 4 | 质量要求 | 1、桌类主要尺寸及偏差：深：±5mm、宽：±5mm、高：±5mm。 2、外观要求（1）金属件外观要求：焊接件：焊接处应无脱焊、虚焊、焊穿、错位；焊接处应无夹渣、气孔、焊瘤、焊丝头、咬边、飞溅；焊疤表面波纹应均匀。（2）喷涂层：涂层应无漏喷、锈蚀和脱色、掉色现象；涂层应光滑均匀，色泽一致，应无流挂、疙瘩、皱皮、飞漆等缺陷。(3)电镀层：表面应无剥落、返锈、毛刺；表面应无烧焦、气泡、针孔、裂纹、花斑和划痕。 3、安全性能要求：结构安全，人体接触或收藏物品的部位应无毛刺、刃口、棱角，固定部位的结合应牢固无松动、无少件、透钉、漏钉（预留孔、选择孔除外）。 4、金属喷漆（塑）涂层理化：硬度≧H;冲击强度：冲击高度400mm,应无剥落、裂纹、皱纹。耐腐蚀：100h内，观察在溶液中样板上划道两侧3mm以外，应无鼓泡产生。100h后，检查划道两侧3mm外，应无锈迹、剥落、起皱、变色和失光等现象。附着力：不低于1级。 5、桌类强度和耐久性，检测项目包含： 主桌面垂直静载荷、水平静载荷、桌面垂直冲击、桌腿跌落桌面持续垂直静载荷；桌面水平耐久性： 检测结果：1)所有零部件无断裂或豁裂2)用手揿压某些应为牢固的部件，应无永久性松动3)所有零部件应无影响使用功能的磨损或变形4)五金连接件应无松动5)活动部件（门、抽屉等）开关应灵便6)零部件无明显位移变化；） 6、桌类稳定性： （1）垂直加载稳定性：试验后应无倾翻现象； （2）垂直和水平加载稳定性：试验后应无倾翻现象。 7、产品有害物质：符合GB_T35607-2017 规定要求 （1）甲醛释放量≤0.030mg/m³，苯≤0.01mg/m3、甲苯≤0.01mg/m3、二甲苯≤0.01mg/m3、（3）总挥发性有机化合(TVOC)≤0.01mg/m3 8、表面至少对6种及以上霉菌防霉等级1级。执行GB/T 1741-2020《漆膜耐霉菌性测定法》标准。
医用操作地柜类产品 | 1 | 工艺要求 | 1、整体采用电阻焊接工艺，无外露焊点，钢板采用激光切割及数控折边成型，保证产品表面不会出现凹凸不平的焊疤。 2、抽屉面板处为一体冲压卡槽，方便插入说明卡片，抽屉面板、门板采用双层防尘工艺设计，避免细菌滋生，安装使用无螺丝装配技术。 3、门与柜体的连接采用优质缓冲不锈钢铰链或不锈钢插销式门轴结构，门框与柜体之间的吸合，利用磁性纽扣磁铁互相吸附。 4、柜体正面门及抽屉间隙在1.5~2mm之间，柜体边框宽度为2.5cm，采用双层门板设计，并且内有加强筋，提高门的使用寿命，活动层板四边折弯，可自由调节高度，层板挂钩采用2.0mm厚钢板，可自由拆卸，逐级调整高度，层板加强筋可承受50kg.采用隐藏式卷边拉手，折弯一体成型。
| 2 | 质量要求 | 1、形状和位置公差：邻边垂直度、翘曲度、平整度、位差度、分缝、抽屉下垂度、抽屉摆动度、着地平稳性符合要求。 2、安全性能要求：结构安全（活动部件间距离≤5 mm或≥25mm，抽屉、键盘、拉篮等推拉构件应有防脱落装置，人体接触或收藏物品的部位应无毛刺、刃口、棱角，固定部位的结合应牢固无松动、无少件、透钉、漏钉（预留孔、选择孔除外）。 3、外观要求： （1）金属件外观——焊接件：焊接处应无脱焊、虚焊、 焊穿、错位；焊接处应无夹渣、气孔、焊瘤、焊丝头、咬边、飞溅；焊疤表面波纹应均匀。喷涂层：涂层应无漏喷、 锈蚀和脱色、掉色现象；（2）涂层应光滑均匀，色泽一致，应无流挂、疙瘩、皱皮、飞漆等缺陷。 （3）塑料件外观要求：应无裂纹，无明显变形；应无明显缩孔、气泡、杂质、伤痕；外表用塑料件表面应光洁，无划痕，无污渍，无明显色差。 4、金属喷漆（塑）涂层理化：硬度≧H;冲击强度：冲击高度400mm,应无剥落、裂纹、皱纹。耐腐蚀：100h内，观察在溶液中样板上划道两侧3mm以外，应无鼓泡产生。100h后，检查划道两侧3mm外，应无锈迹、剥落、起皱、变色和失光等现象。附着力：不低于1级。 5、柜类强度和耐久性，检测项目涵盖： （1）搁板弯曲、（2）搁板支承件强度、（3）顶板、底板的持续加载试验、（4）顶板和底板静载荷试验、（5）结构和底架强度试验、（6）跌落试验、（7）拉门垂直加载试验、（8）拉门水平加载试验、（9）拉门耐久性试验、（10）推拉构件强度试验、（11）推拉构件耐久性试验、（12）推拉构件结构强度试验、（13）推拉构件猛关试验、（14）推拉构件猛开试验 检测结果：a)所有部件、连接件应无断裂损坏；b)无严重影响使用功能的磨损或变形；c)用手揿压证实，紧固件应无松动；d)五金连件应无松动；e)活动部件（门、抽屉等）开关应灵活；） 6、柜类稳定性： （1）搁板水平加载稳定性：无脱落； （2）搁板垂直加载稳定性：无倾翻。 （3）活动部件关闭时非固定柜空载稳定性：应无倾翻现象；活动部件打开时的非固定柜空载稳定性：应无倾翻现象； （4）活动部件关闭时的非固定柜加载稳定性：应无倾翻现象； （5）活动部件打开时的非固定柜加载稳定性：应无倾翻现象； 7、产品有害物质：符合GB_T35607-2017 规定要求 （1）甲醛释放量≤0.030mg/m³，苯≤0.01mg/m3、甲苯≤0.01mg/m3、二甲苯≤0.01mg/m3、（3）总挥发性有机化合(TVOC)≤0.01mg/m3 8、表面至少对6种及以上霉菌防霉等级1级。
医用储物柜产品 | 1 | 工艺要求 | 1、整体采用电阻焊接工艺，无外露焊点，钢板采用激光切割及数控折边成型，保证产品表面不会出现凹凸不平的焊疤。 2、抽屉面板处为一体冲压卡槽，方便插入说明卡片，抽屉面板、门板采用双层防尘工艺设计，避免细菌滋生，安装使用无螺丝装配技术。 3、门与柜体的连接采用优质缓冲不锈钢铰链或不锈钢插销式门轴结构，门框与柜体之间的吸合，利用磁性纽扣磁铁互相吸附。 4、柜体正面门及抽屉间隙在1.5~2mm之间，柜体边框宽度为2.5cm，采用双层门板设计，并且内有加强筋，提高门的使用寿命，活动层板四边折弯，可自由调节高度，层板挂钩采用2.0mm厚钢板，可自由拆卸，逐级调整高度，层板加强筋可承受50kg.采用隐藏式卷边拉手，折弯一体成型。
| 2 | 质量要求 | 1、形状和位置公差：邻边垂直度、翘曲度、平整度、位差度、分缝、着地平稳性符合要求。 2、安全性能要求：结构安全（活动部件间距离≤5 mm或≥25mm，人体接触或收藏物品的部位应无毛刺、刃口、棱角，固定部位的结合应牢固无松动、无少件、透钉、漏钉（预留孔、选择孔除外）。 3、外观要求： 木制件外观要求：封边处理：人造板零部件的非交接面应进行封边或涂饰处理无缺陷；封边处应无脱胶、鼓泡、透胶、露底；表面装饰层：薄木、塑料等贴面应无明显透胶、脱胶、凹陷、压痕、鼓泡、胶迹；应无脱色、掉色现象。 4、木制件表面贴面层：耐冷热循环：无裂缝、开裂、起皱、鼓泡现象；耐干热不低于3级；耐湿热不低于3级；耐划痕： 加载1.5N。表面无大于90%的连续划痕或表面装饰花纹无破坏现象；耐污染性能：选用带有“*”标记的6类污染物，丙酮试验时间为16h， 应不低于3级；表面耐磨性：磨100r后应保留50%以上花纹；抗冲击：冲击高度50mm,不低于1级；耐光色牢度(灰色样卡）≥4级 5、柜类强度和耐久性，检测项目涵盖： （1）搁板弯曲、（2）搁板支承件强度、（3）顶板、底板的持续加载试验、（4）顶板和底板静载荷试验、（5）结构和底架强度试验、（6）跌落试验、（7）拉门垂直加载试验、（8）拉门水平加载试验、（9）拉门猛关试验、（10）拉门耐久性试验 检测结果：a)所有部件、连接件应无断裂损坏；b)无严重影响使用功能的磨损或变形；c)用手揿压证实，紧固件应无松动；d)五金连件应无松动；e)活动部件（门、抽屉等）开关应灵活；） 6、柜类稳定性： （1）搁板水平加载稳定性试验，应无脱落现象。 （2）搁板垂直加载稳定性：无倾翻。 （2）活动部件关闭时的非固定柜空载稳定性：应无倾翻现象；活动部件打开时的非固定柜空载稳定性：应无倾翻现象； （3）活动部件打开时的非固定柜加载稳定性：应无倾翻现象； 7、产品有害物质：符合GB_T35607-2017 规定要求 （1）甲醛释放量≤0.030mg/m³，苯≤0.01mg/m3、甲苯≤0.01mg/m3、二甲苯≤0.01mg/m3、（3）总挥发性有机化合(TVOC)≤0.01mg/m3 8、表面至少对6种及以上霉菌防霉等级1级。
更衣柜类产品 | 1 | 工艺要求 | 1、整体采用电阻焊接工艺，无外露焊点，钢板采用激光切割及数控折边成型，保证产品表面不会出现凹凸不平的焊疤。 2、抽屉面板处为一体冲压卡槽，方便插入说明卡片，抽屉面板、门板采用双层防尘工艺设计，避免细菌滋生，安装使用无螺丝装配技术。 3、门与柜体的连接采用优质缓冲不锈钢铰链或不锈钢插销式门轴结构，门框与柜体之间的吸合，利用磁性纽扣磁铁互相吸附。 4、柜体正面门及抽屉间隙在1.5~2mm之间，柜体边框宽度为2.5cm，采用双层门板设计，并且内有加强筋，提高门的使用寿命，活动层板四边折弯，可自由调节高度，层板挂钩采用2.0mm厚钢板，可自由拆卸，逐级调整高度，层板加强筋可承受50kg.采用隐藏式卷边拉手，折弯一体成型。
| 2 | 质量要求 | 1、形状和位置公差：邻边垂直度、翘曲度、平整度、位差度、分缝、着地平稳性符合要求。 2、安全性能要求：结构安全（活动部件间距离≤5 mm或≥25mm，人体接触或收藏物品的部位应无毛刺、刃口、棱角，固定部位的结合应牢固无松动、无少件、透钉、漏钉（预留孔、选择孔除外）。 3、外观要求：木制件外观要求：封边处理：人造板零部件的非交接面应进行封边或涂饰处理无缺陷；封边处应无脱胶、鼓泡、透胶、露底；表面装饰层：薄木、塑料等贴面应无明显透胶、脱胶、凹陷、压痕、鼓泡、胶迹；应无脱色、掉色现象。塑料件外观：应无裂纹，无明显变形；应无明显缩孔、气泡、杂质、伤痕； 外表用塑料件表面应光洁，无划痕，无污渍，无明显色差 4、木制件表面贴面层：耐冷热循环：无裂缝、开裂、起皱、鼓泡现象；耐干热不低于3级；耐湿热不低于3级；耐划痕： 加载1.5N。表面无大于90%的连续划痕或表面装饰花纹无破坏现象；耐污染性能：选用带有“*”标记的6类污染物，丙酮试验时间为16h， 应不低于3级；表面耐磨性：磨100r后应保留50%以上花纹；抗冲击：冲击高度50mm,不低于1级；耐光色牢度(灰色样卡）≥4级 5、柜类强度和耐久性，检测项目涵盖： （1）搁板弯曲、（2）搁板支承件强度、（3）顶板、底板的持续加载试验、（4）顶板和底板静载荷试验、（5）结构和底架强度试验、（6）跌落试验、（7）拉门垂直加载试验、（8）拉门水平加载试验、（9）拉门耐久性试验 检测结果：a)所有部件、连接件应无断裂损坏；b)无严重影响使用功能的磨损或变形；c)用手揿压证实，紧固件应无松动；d)五金连件应无松动；e)活动部件（门、抽屉等）开关应灵活；） 6、柜类稳定性： （1）搁板水平加载稳定性试验,应无脱落现象。 （2）搁板垂直加载稳定性：无倾翻。 （3）活动部件关闭时的非固定柜空载稳定性：应无倾翻现象；活动部件打开时的非固定柜空载稳定性：应无倾翻现象； （4）活动部件打开时的非固定柜加载稳定性：应无倾翻现象； 7、产品有害物质：符合GB_T35607-2017 规定要求 （1）甲醛释放量≤0.030mg/m³，苯≤0.01mg/m3、甲苯≤0.01mg/m3、二甲苯≤0.01mg/m3、（3）总挥发性有机化合(TVOC)≤0.01mg/m3 8、表面至少对6种及以上霉菌防霉等级1级。
医用分类垃圾柜 | 1 | 工艺要求 | 1、整体采用电阻焊接工艺，无外露焊点，钢板采用激光切割及数控折边成型，保证产品表面不会出现凹凸不平的焊疤。 2、抽屉面板处为一体冲压卡槽，方便插入说明卡片，抽屉面板、门板采用双层防尘工艺设计，避免细菌滋生，安装使用无螺丝装配技术。 3、门与柜体的连接采用优质缓冲不锈钢铰链或不锈钢插销式门轴结构，门框与柜体之间的吸合，利用磁性纽扣磁铁互相吸附。 4、柜体正面门及抽屉间隙在1.5~2mm之间，柜体边框宽度为2.5cm，采用双层门板设计，并且内有加强筋，提高门的使用寿命，活动层板四边折弯，可自由调节高度，层板挂钩采用2.0mm厚钢板，可自由拆卸，逐级调整高度，层板加强筋可承受50kg.采用隐藏式卷边拉手，折弯一体成型。
| 2 | 质量要求 | 1、形状和位置公差：邻边垂直度、翘曲度、平整度、位差度、分缝、着地平稳性符合要求。 2、安全性能要求：结构安全（活动部件间距离≤5 mm或≥25mm，抽屉、键盘、拉篮等推拉构件应有防脱落装置，人体接触或收藏物品的部位应无毛刺、刃口、棱角，固定部位的结合应牢固无松动、无少件、透钉、漏钉（预留孔、选择孔除外）。 3、外观要求： （1）金属件外观——焊接件：焊接处应无脱焊、虚焊、 焊穿、错位；焊接处应无夹渣、气孔、焊瘤、焊丝头、咬边、飞溅；焊疤表面波纹应均匀。喷涂层：涂层应无漏喷、 锈蚀和脱色、掉色现象；（2）涂层应光滑均匀，色泽一致，应无流挂、疙瘩、皱皮、飞漆等缺陷。 （3）塑料件外观要求：应无裂纹，无明显变形；应无明显缩孔、气泡、杂质、伤痕；外表用塑料件表面应光洁，无划痕，无污渍，无明显色差。 4、金属喷漆（塑）涂层理化：硬度≧H;冲击强度：冲击高度400mm,应无剥落、裂纹、皱纹。耐腐蚀：100h内，观察在溶液中样板上划道两侧3mm以外，应无鼓泡产生。100h后，检查划道两侧3mm外，应无锈迹、剥落、起皱、变色和失光等现象。附着力：不低于1级。 5、柜类强度和耐久性，检测项目涵盖： （1）顶板、底板的持续加载试验、（2）顶板和底板静载荷试验、（3）结构和底架强度试验、（4）跌落试验、（5）拉门垂直加载试验、（6）拉门水平加载试验、（7）拉门耐久性试验、（8）推拉构件强度试验、（9）推拉构件耐久性试验、（10）推拉构件结构强度试验、（11）推拉构件猛关试验、（12）推拉构件猛开试验 检测结果：a)所有部件、连接件应无断裂损坏；b)无严重影响使用功能的磨损或变形；c)用手揿压证实，紧固件应无松动；d)五金连件应无松动；e)活动部件（门、抽屉等）开关应灵活；） 6、柜类稳定性： （1）活动部件关闭时的非固定柜空载稳定性：应无倾翻现象；活动部件打开时的非固定柜空载稳定性：应无倾翻现象； （（2）活动部件打开时的非固定柜加载稳定性：应无倾翻现象； 7、产品有害物质：符合GB_T35607-2017 规定要求 （1）甲醛释放量≤0.030mg/m³，苯≤0.01mg/m3、甲苯≤0.01mg/m3、二甲苯≤0.01mg/m3、（3）总挥发性有机化合(TVOC)≤0.01mg/m3 8、表面至少对6种及以上霉菌防霉等级1级。执行GB/T 1741-2020《漆膜耐霉菌性测定法》标准。
不锈钢清洗槽 | 1 | 质量要求 | 1、形状和位置公差：邻边垂直度、翘曲度、平整度、位差度、分缝、着地平稳性符合要求。 2、安全性能要求：结构安全（活动部件间距离≤5 mm或≥25mm，抽屉、键盘、拉篮等推拉构件应有防脱落装置，人体接触或收藏物品的部位应无毛刺、刃口、棱角，固定部位的结合应牢固无松动、无少件、透钉、漏钉（预留孔、选择孔除外）。 3、外观要求： 金属件外观——焊接件：焊接处应无脱焊、虚焊、 焊穿、错位；焊接处应无夹渣、气孔、焊瘤、焊丝头、咬边、飞溅；焊接处表面波纹应均匀。冲压件：冲压件应无脱层、裂缝；电镀层：表面应无剥落、返锈、毛刺；表面应无烧焦、气泡、针孔、裂纹、花斑。 4、金属电镀层理化：抗盐雾：18h，直径1.5mm以下锈点≤20点/dm2，其中直径>1.0mm锈点不超过5点(距边缘校角2mm以内的不计) 5、柜类强度和耐久性，检测项目涵盖： （1）结构和底架强度试验、（2）跌落试验、（3）拉门垂直加载试验、（4）拉门水平加载试验、（5）拉门猛关试验、（6）拉门耐久性试验 检测结果：a)所有部件、连接件应无断裂损坏；b)无严重影响使用功能的磨损或变形；c)用手揿压证实，紧固件应无松动；d)五金连件应无松动；e)活动部件（门、抽屉等）开关应灵活；） 6、柜类稳定性： （1）活动部件关闭时的非固定柜空载稳定性：应无倾翻现象；活动部件打开时的非固定柜空载稳定性：应无倾翻现象；
医用诊桌 | 1 | 标准 | GB/T 3325-2017 金属家具通用技术条件 GB/T 35607-2017 绿色产品评价家具 GB 18580-2017 室内装饰装修材料 人造板及其制品中甲醛释放限量
| 2 | 质量 要求 | 1、形状和位置公差：邻边垂直度、翘曲度、平整度、位差度、分缝、 抽屉下垂度、抽屉摆动度、着地平稳性符合要求。 2、外观要求： (1) 金属件外观——焊接件：焊接处应无脱焊、虚焊、 焊穿、错 位 ；焊接处应无夹渣、气孔、焊瘤、焊丝头、咬边、飞溅；焊疤表面 波纹应均匀。喷涂层：涂层应无漏喷、 锈蚀和脱色、掉色现象；涂层 应光滑均匀，色泽一致，应无流挂、疙瘩、皱皮、飞漆等缺陷。 电镀 层：表面应无剥落、返锈、毛刺；表面应无烧焦、起泡、针孔、裂纹、 花斑 (不包括镀彩锌) 和划痕。 (2) 木质件外观：封边处理-人造板零部件的非交接面应进行封边或 涂饰处理；封边处应无脱胶、鼓泡、透胶、露底。 倒棱：外表应倒棱、圆角圆线应一致。 崩茬：结合处应无崩茬 表面装饰层-薄木、塑料等贴面应无明显透胶、脱胶、凹陷、压痕、鼓 泡、胶迹；应无脱色、掉色现象。 (3) 塑料件外观要求：应无裂纹，无明显变形；应无明显缩孔、气泡、 杂质 、伤痕；外表用塑料件表面应光洁，无划痕，无污渍，无明显色 差。 3、安全性能要求：结构安全 (活动部件间距离≤5 mm 或≥25mm，抽 屉、键盘、拉篮等推拉构件应有防脱落装置，人体接触或收藏物品的 部位应无毛刺、刃 口、棱角，固定部位的结合应牢固无松动、无少件、 透钉、漏钉 (预留孔、选择孔除外) 。 4、金属喷漆 (塑) 涂层理化：硬度≧H;冲击强度：冲击高度 400mm, 应无剥落、裂纹、皱纹。耐腐蚀： 100h 内，观察在溶液中样板上划道 两侧 3mm 以外，应无鼓泡产生。100h 后，检查划道两侧 3mm 外，应无 锈迹、剥落、起皱、变色和失光等现象。附着力：不低于 1 级。 5、木质件表面贴面层：耐冷热循环、耐干热、耐湿热、耐划痕、耐 污染性能、表面耐磨性、抗冲击、耐光色牢度均符合要求。 6、桌类稳定性： (1) 垂直加载稳定性试验： 无倾翻； (2) 垂直和水平加载稳定性试验： 无倾翻。 7、桌类强度和耐久性，检测项目涵盖： (1) 主桌面垂直静载荷试验、 (2) 水平静载荷试验、 (3) 桌面垂 直冲击试验、 (4) 桌腿跌落试验、 (5) 桌面持续垂直静载荷试验、 (6) 桌面水平耐久性试验 检测结果：a)所有零部件无断裂和豁裂: b)用手揿压某些应为牢固 的部件，应无永久性松动: c)所有零部件应无影响使用功能的磨损或 变形: d)五金连接件应无松动: e)活动部件 (门、抽屉等)开关应灵 便;f)零部件无明显位移变化。 8、产品有害物质： (1) 甲醛释放量≤0.05mg/m³ (2) 苯≤0.05mg/m3、 甲苯≤0.1mg/m3、二甲苯≤0.1mg/m3 (3) 总挥发性有机化合(TVOC)≤0.3mg/m3
办公桌产品 | 1 | 标准 | GB/T 3324-2017 木家具通用技术条件 GB/T 35607-2017 绿色产品评价家具 GB 18580-2017 室内装饰装修材料 人造板及其制品中甲醛释放限量
| 2 | 质量要 求 | 1、形状和位置公差：翘曲度、平整度、邻边垂直度、底脚平稳性符合要求。 2、外观要求： (1) 人造板外观——外表干花、湿花； 内表干花、湿花。污斑、表面划痕、表面压痕、色差、鼓泡、龟裂、分层均无缺陷。 (2) 五金件外观：应无锈蚀、氧化膜脱落、刃口、锐棱；表面细密，应无裂纹、毛刺、黑斑等 (3) 木工要求：人造板部件的非交接面应进行封边或涂饰处理；板件或部件在接触人体或贮物部位不应有毛刺、刃口或棱角；板件或部件的外表应光滑，倒棱、圆角、 圆线应均匀一致 贴面、封边、包边不应出现脱胶、鼓泡或开裂现象；贴面应严密、平整 ，不应有明显透胶；榫、塞角、零部件等结合处不应断裂；零部件的结合应严密、牢固；各种配件、连接件安装不应有少件、透钉、漏 钉《预留孔、选择孔除外)；各种配件安装应严密、平整、端正、牢固， 结合处应无开裂或松动。 3、软、硬质覆面理化性能：耐冷热循环、耐干热、耐湿热、耐划痕、 耐污染性能、表面耐磨性、抗冲击、耐光色牢度均符合要求。 4、桌类稳定性： (1) 垂直加载稳定性试验： 无倾翻； (2) 垂直和水平加载稳定性试验： 无倾翻。 5、桌类强度和耐久性，检测项目涵盖： (1) 主桌面垂直静载荷试验、 (2) 水平静载荷试验、 (3) 桌面垂直冲击试验、 (4) 桌腿跌落试验、 (5) 桌面持续垂直静载荷试验、 (6) 桌面水平耐久性试验 检测结果：a)所有零部件无断裂和豁裂: b)用手揿压某些应为牢固 的部件，应无永久性松动: c)所有零部件应无影响使用功能的磨损或 变形: d)五金连接件应无松动: e)活动部件 (门、抽屉等)开关应灵 便;f)零部件无明显位移变化。 6、产品有害物质： (1) 甲醛释放量≤0.05mg/m³ (2) 苯≤0.05mg/m3、 甲苯≤0.1mg/m3、二甲苯≤0.1mg/m3 (3) 总挥发性有机化合(TVOC)≤0.3mg/m3
沙发类产品 | 1 | 标准 | QB/T 1952.1-2012 软体家具沙发 GB/T 35607-2017 绿色产品评价家具
| 2 | 质量要 求 | 1、木制件用料：内部用料不应使用: 1) 贯通裂缝材;2) 昆虫尚在侵蚀的木材;3)轻微腐朽材面积超过零部件面积 15%的木材:4) 腐朽材深度超过材厚25%的木材;5) 有轻微裂缝或节子，影响结构强度的木材;6)带有树皮的木材内部木制件应经刨削处理，粗光 2、铺垫料： 麻毡(布)、棕毡、棉毡、棉(或化学) 絮用纤维等铺垫材料应: 1) 干燥;2)无霉烂变质及刺鼻异常气味;3)无夹含泥砂及金属物等杂质:4)目视无检出危害健康的节足动物或蟑螂卵夹等 3、面料：面料应保持清洁，无破损；纺织面料应:1) 同一部位绒面的绒毛方向应一致;2) 无明显色差:3 无残疵点 4、缝纫和包覆：面料缝线应:1) 无跳针或明显浮线;2)无断线或脱线现象或外露线头；面料的包覆应:1) 平服饱满无明显皱折:2) 松紧均匀无明显松弛现象:3) 对称工艺皱折线条应对称均匀 5、安全性能：沙发在正常使用中应无尖锐金属物穿出座面或靠背等部位；座面与扶手或靠背之间的间隙缝内，徒手伸入后应无刃口、毛刺等；外露部件应无刃口或毛刺 6、产品抗引燃特性：表面或内部无任何续燃或阴燃现象 7、沙发耐久性：C 级，20000 次，经各相应等级测试后，沙发座 的面料应完好无损，面料缝纫处无脱线或开裂，垫料无移位或破损， 弹簧无倾斜、无松动或断簧，绷带无断裂损坏或松动，骨架无永久性松动或断裂。 8、产品有害物质： (1) 甲醛释放量≤0.05mg/m³ (2) 总挥发性有机化合(TVOC)≤0.3mg/m3 (3) 五氯苯酚未检出、可分解芳香胺染料未检出。
示教椅产品 | 1 | 标准 | QB/T 2280-2016(2017) 办公家具办公椅 GB/T 35607-2017 绿色产品评价家具
| 2 | 质量 要求 | 1、塑料件外观：应无裂纹，无明显变形；应无明显缩孔、气泡、 杂质、伤痕；外表用塑料件表面应光洁，无划痕，无污渍，无明显色差 2、软硬包件外观： 构件及缝纫应无破损，无污迹、无脱线、无开缝或脱胶；构件及缝纫对称部位应对称，缝纫线迹均匀，无明显浮线、跳针。图案清晰 ，无跳丝、 明显色差；软包件应外形饱满， 圆滑一致，对称部位 应对称。嵌线圆滑挺直。硬包件应外形平滑，无皱折；一体发泡成型部件应结合牢固、平服，不有脱落、起皱、松弛等缺陷。 自结皮部件外观应平整、光滑无凹坑，厚度均匀,质感致密，分模缝隙不影响外观。 3、金属件外观：金属件应进行防锈处理，不应有锈迹；金属件应无端部未封口的管件，管件和冲压件不允许有裂缝、脱层，无叠缝、错位、结疤。弯管处弧形圆滑一致，波纹高低不大于 0.4mm，冲压 件平整；金属件应无裂纹、结疤；焊接处应无脱焊、虚焊、焊穿；焊接件应无夹渣、气孔、焊瘤、咬边、飞溅 4 、软质聚氨酯泡沫塑料：密度≧25kg/m ； 回弹率≧35%；75%压缩永久变形≦ 10%；纺织面料：干摩擦色牢度≧3级 5、稳定性：椅子向前倾翻试验；扶手椅侧向倾翻试验；椅子向后倾翻试验均无倾翻。 6、座面冲击试验、座面、椅背静载荷、扶手垂直向下静载荷、扶手水平静载荷试验、跌落均符合要求 7、阻燃性能：通过抗引燃试验。 8、产品有害物质：甲醛释放量≤0.05mg/m³
医用诊床 (诊查床) | 1 | 标准 | GB/T 3325-2017 金属家具通用技术条件 GB/T 35607-2017 绿色产品评价家具 GB 18580-2017 室内装饰装修材料人造板及其制品中甲醛释放限 量
| 2 | 质量要 求 | 1、形状和位置公差：邻边垂直度、翘曲度、平整度、着地平稳性符合要求。 2、外观要求： (1) 金属件外观——焊接件：焊接处应无脱焊、虚焊、焊穿、错位；焊接处应无夹渣、气孔、焊瘤、焊丝头、咬边、飞溅；焊疤表面波纹应均匀。喷涂层：涂层应无漏喷、锈蚀和脱色、掉色现象； 涂层应光滑均匀，色泽一致，应无流挂、疙瘩、皱皮、飞漆等缺陷。 (2) 木质件外观：封边处理-人造板零部件的非交接面应进行封边 或涂饰处理；封边处应无脱胶、鼓泡、透胶、露底。倒棱：外表应倒棱、圆角圆线应一致。崩茬：结合处应无崩茬表面装饰层-薄木、塑料等贴面应无明显透胶、脱胶、凹陷、压痕、 鼓泡、胶迹；应无脱色、掉色现象 (3) 塑料件外观要求： 应无裂纹，无明显变形；应无明显缩孔、气泡、杂质、伤痕；外表用塑料件表面应光洁，无划痕，无污渍，无明显色差。 3、金属喷漆(塑)涂层理化：硬度≧H;冲击强度：冲击高度 400mm, 应无剥落、裂纹、皱纹。耐腐蚀： 100h 内，观察在溶液中样板上划道两侧 3mm 以外，应无鼓泡产生。100h后，检查划道两侧3mm外， 应无锈迹、剥落、起皱、变色和失光等现象。附着力：不低于 1 级。 4、木质件表面贴面层：耐冷热循环、耐干热、耐湿热、耐划痕、 耐污染性能、表面耐磨性、抗冲击、耐光色牢度均符合要求。 5、床强度和耐久性检测项目涵盖： (1) 床铺面均布静载荷试验 (2) 床铺面集中静载荷试验(3) 床长边静载荷试验 (4) 床铺面冲击静载荷试验 (5) 床结构耐久性试验 检测结果：a)所有零部件无断裂和豁裂: b)用手揿压某些应为牢 固的部件，应无永久性松动: c)所有零部件应无影响使用功能的磨损或变形: d)五金连接件应无松动: e)活动部件 (门、抽屉等)开关应灵便;f)零部件无明显位移变化。 6、产品有害物质： (1) 甲醛释放量≤0.05mg/m³ (2) 苯≤0.05mg/m3、甲苯≤0.1mg/m3、二甲苯≤0.1mg/m3 (3) 总挥发性有机化合(TVOC)≤0.3mg/m3
医用候诊椅 | 1 | 标准 | GB/T 3325-2017 金属家具通用技术条件 GB/T 35607-2017 绿色产品评价家具
| 2 | 质量要 求 | 1、形状和位置公差：邻边垂直度、着地平稳性符合要求。 2、外观要求： (1) 金属件外观—— 喷涂层：涂层应无漏喷、锈蚀和脱色、掉色现象；涂层应光滑均匀，色泽一致，应无流挂、疙瘩、皱皮、飞漆等缺陷。 电镀层：表面应无剥落、返锈、毛刺；表面应无烧焦、起泡、针孔、裂纹、花斑《不包括镀彩锌)和划痕 (2) 塑料件外观要求：应无裂纹，无明显变形； 应无明显缩孔、气泡、杂质、伤痕；外表用塑料件表面应光洁，无划痕，无污渍，无明显色差。 3 、安全性能要求：人体接触或收藏物品的部位应无毛刺、刃口、棱角，固定部位的结合应牢固无松动、无少件、透钉、漏钉 (预留孔、选择孔除外) 。 4、金属喷漆 (塑) 涂层理化：硬度≧H;冲击强度： 冲击高度 400mm,应无剥落、裂纹、皱纹。耐腐蚀： 100h 内，观察在溶液中样板上划道两侧 3mm 以外，应无鼓泡产生。100h 后，检查划道两侧 3mm 外，应无锈迹、剥落、起皱、变色和失光等现象。附着力：不低于 1 级。 5、椅类稳定性要求：椅子向前倾翻试验；椅子向后倾翻试验；扶手椅侧向倾翻试验均 无倾翻。 6、椅凳类强度和耐久性检测项目涵盖： (1) 座面和椅背静载荷试验、 (2) 扶手侧向静载荷试验、 (3) 扶手垂直向下静载荷试验、 (4) 椅腿前向静载荷试验 (5) 椅腿侧向静载荷试验 (6) 座面冲击试验 (7) 椅背冲击试验、 (8) 扶手 冲击试验、 (9) 跌落试验、 (10) 座面、椅背耐久性试验 (11) 扶手耐久性试验 检测结果：a)所有零部件无断裂和豁裂: b)用手揿压某些应为牢 固的部件，应无永久性松动: c)所有零部件应无影响使用功能的磨 损或变形: d)五金连接件应无松动: e)活动部件 (门、抽屉等)开 关应灵便;f)零部件无明显位移变化。 7、产品有害物质： 甲醛释放量≤0.05mg/m³
医生（办公）椅 | 1 | 标准 | QB/T 2280-2016(2017) 办公家具办公椅 GB/T 35607-2017 绿色产品评价家具
| 2 | 质量 要求 | 1、外观要求： (1) 塑料件外观要求：应无裂纹，无明显变形；应无明显缩孔、气泡、 杂质、伤痕；外表用塑料件表面应光洁，无划痕，无污渍，无明显色差。 (2) 软、硬包件外观：构件及缝纫应无破损，无污迹、无脱线、无开缝或脱胶；构件及缝纫 对称部位应对称，缝纫线迹均匀，无明显浮线、跳针。图案清晰，无跳丝、 明显色差；软包件应外形饱满，圆滑一致，对称部位应对称。嵌线圆滑挺直。硬包件应外形平滑，无皱折；一体发泡成型部件应结合牢固、平服， 不有脱落、起皱、松弛等缺陷。自结皮部件外观应平整、光滑无凹坑，厚度均匀,质感致密，分模缝隙不影响外观。 (3) 金属件外观：金属件应进行防锈处理，不应有锈迹；金属件应无端 部未封口的管件，管件和冲压件不允许有裂缝、脱层，无叠缝、错位、结疤 。弯管处弧形圆滑一致，波纹高低不大于 0.4mm，冲压件平整；金属件 应无裂纹、结疤；焊接处应无脱焊、虚焊、焊穿；焊接件应无夹渣、气孔、 焊瘤、咬边、飞溅；铆接处应无漏铆、脱铆，铆接件应铆接回滑，无锤印。 2、软质聚氨酯泡沫塑料：密度≧25kg/m ； 回弹率≧35%； 75%压缩永久变形≦10%； 3、稳定性：椅子向前倾翻试验；扶手椅侧向倾翻试验；椅子向后倾翻试验均无倾翻。 4、座面冲击试验、扶手垂直向下静载荷、扶手水平静载荷试验、脚轮往复磨损 98000 次无损，椅背往复耐久性 120000 次无损；倾斜机构 30 万次 无损；座面回转耐久性12万次无损；座面耐久性无损、跌落均符合要求 5、阻燃性能：通过抗引燃试验 6、安全性：基本安全：座位底面与气弹簧之间应有隔离措施，可采用厚度不小于2mm的钢板或底盘隔离。 密封性能：气弹簧锁定在任意位置，经 72h 常温储存后，活塞杆不应产生位移；耐高低温性能：公称力 Fa 衰减量应不大于 5%；循环寿命：气弹 簧公称力Fa 的总衰减量不应大于13% 7、产品有害物质： (1) 甲醛释放量≤0.05mg/m³ (2) 苯≤0.05mg/m3、 甲苯≤0.1mg/m3、二甲苯≤0.1mg/m3 (3) 总挥发性有机化合(TVOC)≤0.3mg/m3
文件柜 | 1 | 标准 | GB/T 3325-2017 金属家具通用技术条件 GB/T 35607-2017 绿色产品评价家具
| 2 | 质量要 求 | 1、形状和位置公差：邻边垂直度、翘曲度、平整度、位差度、分缝、着地平稳性符合要求。 2、外观要求： (1) 金属件外观 焊接件——焊接处应无脱焊、虚焊、焊穿、错位；焊接处应无夹渣、 气孔 、焊瘤、焊丝头、咬边、飞溅；焊接处表面波纹应均匀。冲压件——冲压件应无脱层、裂缝。 喷涂层——涂层应无漏喷、锈蚀和脱色、掉色现象；涂层应光滑均匀，色泽一致，应无流挂、疙瘩、皱皮、飞漆等缺陷。 电镀层——表面应无剥落、返锈、毛刺；表面应无烧焦、起泡、针孔、裂纹、花斑(不包括镀彩锌) 和划痕。 3、金属喷漆(塑) 涂层理化：硬度≧H;冲击强度：冲击高度 400mm, 应无剥落、裂纹、皱纹。耐腐蚀： 100h内，观察在溶液中样板上划道两侧 3mm 以外，应无鼓泡产生。100h 后，检查划道两侧 3mm 外， 应无锈迹、剥落、起皱、变色和失光等现象。附着力：不低于 1 级。 4、柜类稳定性：搁板水平加载稳定性试验；搁板垂直加载稳定性试验；非固定柜空载稳定性试验；非固定柜加载稳定性试验 5、柜类强度和耐久性，检测项目涵盖： (1) 搁板弯曲试验、 (2) 搁板支承件强度试验 (3) 顶板、底板的持续加载试验 (4) 结构和底架强度试验 (5) 跌落试验 (6) 拉门 垂直加载试验 (7) 拉门水平加载试验 (8) 拉门猛关试验 (9) 拉门耐久性试验 检测结果：a)所有零部件无断裂和豁裂: b)用手揿压某些应为牢固的部件，应无永久性松动: c)所有零部件应无影响使用功能的磨损或变形: d)五金连接件应无松动: e)活动部件 (门、抽屉等)开关应 灵便;f)零部件无明显位移变化。 6、产品有害物质： (1) 苯≤0.05mg/m3、甲苯≤0.1mg/m3、二甲苯≤0.1mg/m3 (2) 总挥发性有机化合(TVOC)≤0 3mg/m3
示教桌 | 1 | 标准 | GB/T 3325-2017 金属家具通用技术条件 GB/T 35607-2017 绿色产品评价家具 GB 18580-2017 室内装饰装修材料 人造板及其制品中甲醛释放限 量
| 2 | 质量 要求 | 1、形状和位置公差：邻边垂直度、翘曲度、平整度、着地平稳 性符合要求。 2、外观要求： (1) 金属件外观——焊接件：焊接处应无脱焊、虚焊、焊穿、错位；焊接处应无夹渣、气孔、焊瘤、焊丝头、咬边、飞溅；焊疤 表面波纹应均匀。喷涂层：涂层应无漏喷、 锈蚀和脱色、掉色现 象；涂层应光滑均匀，色泽一致，应无流挂、疙瘩、皱皮、飞漆等 缺陷。 电镀层：表面应无剥落、返锈、毛刺；表面应无烧焦、起泡、 针孔、裂纹、花斑 (不包括镀彩锌) 和划痕。 (2) 木质件外观：封边处理-人造板零部件的非交接面应进行封边或涂饰处理；封边处应无脱胶、鼓泡、透胶、露底。 倒棱：外表应倒棱、圆角圆线应一致。 崩茬：结合处应无崩茬 表面装饰层-薄木、塑料等贴面应无明显透胶、脱胶、凹陷、压痕、鼓泡、胶迹；应无脱色、掉色现象。 (3) 塑料件外观要求： 应无裂纹，无明显变形；应无明显缩孔、气泡、杂质、伤痕；外表用塑料件表面应光洁，无划痕，无污渍，无明显色差。 3、安全性能要求：结构安全：人体接触或收藏物品的部位应无毛刺、刃口、棱角，固定部位的结合应牢固无松动、无少件、透钉、漏钉 (预留孔、选择孔除外) 。 4、金属喷漆(塑)涂层理化：硬度≧H;冲击强度：冲击高度400mm,应无剥落、裂纹、皱纹。耐腐蚀： 100h 内，观察在溶液中样板上 划道两侧 3mm 以外，应无鼓泡产生。100h 后，检查划道两侧 3mm外，应无锈迹、剥落、起皱、变色和失光等现象。附着力：不低于 1 级。 5、木质件表面贴面层：耐冷热循环、耐干热、耐湿热、耐划痕、 耐污染性能、表面耐磨性、抗冲击、耐光色牢度均符合要求。 6、桌类稳定性： (1) 垂直加载稳定性试验： 无倾翻； (2) 垂直和水平加载稳定性试验： 无倾翻。 7、桌类强度和耐久性，检测项目涵盖： (1) 主桌面垂直静载荷试验 (2) 水平静载荷试验 (3) 桌面垂直冲击试验 (4) 桌腿跌落试验 (5) 桌面持续垂直静载荷试验 (6) 桌面水平耐久性试验 检测结果：a)所有零部件无断裂和豁裂: b)用手揿压某些应为牢固的部件，应无永久性松动: c)所有零部件应无影响使用功能的磨损或变形: d)五金连接件应无松动: e)活动部件 (门、抽屉等)开关应灵便;f)零部件无明显位移变化。 8、产品有害物质： (1) 甲醛释放量≤0.05mg/m³ (2) 苯≤0.05mg/m3、甲苯≤0.1mg/m3、二甲苯≤0.1mg/m3 (3) 总挥发性有机化合(TVOC)≤0.3mg/m3
不锈钢器械柜 | 1 | 标准 | GB/T 3325-2017 金属家具通用技术条件 GB/T 35607-2017 绿色产品评价家具
| 2 | 质量要 求 | 1 、形状和位置公差：邻边垂直度、翘曲度、平整度、位差度、分缝、着地平稳性符合要求。 2 、安全性能要求：结构安全 (活动部件间距离≤5 mm 或≥ 25mm ，人体接触或收藏物品的部位应无毛刺、刃口、棱角， 固定部位的结合应牢固无松动、无少件、透钉、漏钉 (预留 孔、选择孔除外) 。 3 、外观要求：金属件外观——焊接件：焊接处应无脱焊、虚焊、焊穿、错位；焊接处应无夹渣、气孔、焊瘤、焊丝头、咬边、飞溅；焊接处表面波纹应均匀。冲压件：冲压件应无脱层、 裂缝； 电镀层：表面应无剥落、返锈、毛刺；表面应无烧焦、 气泡、针孔、裂纹、花斑和划痕。 4 、金属电镀层理化：抗盐雾：18h ，直径 1.5mm 以下锈点 ≤20 点/dm2 ，其中直径>1.0mm 锈点不超过 5 点(距边缘校角 2mm 以内的不计) 5 、柜类稳定性：搁板垂直加载稳定性试验、非固定柜空载稳定性试验、非固定柜加载稳定性试验均符合要求。 6 、柜类强度和耐久性，检测项目涵盖： (1) 搁板弯曲试验、 (2) 搁板支承件强度试验、 (3) 顶板、底板的持续加载试验、 (4) 顶板个底板静载荷试验、 (5) 结构和底架强度试验、 (6) 跌落试验、 (7) 拉门垂直加载试验、 (8) 拉门水平加载试验、 (9) 拉门猛关试验、 (10) 拉门耐久性试验 检测结果：a)所有部件、连接件应无断裂损坏；b)无严 重影响使用功能的磨损或变形；c)用手揿压证实，紧固件应 无松动；d)五金连件应无松动；e)活动部件 (门、抽屉等) 开关应灵活) 7、有害物质限量：苯≤0.05mg/m3、 甲苯≤0.1mg/m3、二甲 苯≤0.1mg/m3，总挥发性有机化合(TVOC)≤0.3mg/m3
锁具 | 1 | 质量要求 | 1、灵活度：钥匙插拔、旋转（钥匙插拔、旋转钥匙插拔应灵活，无卡滞现象钥匙插入锁芯旋转灵活，锁开、关无卡阻现象）。 2、外观质量：锁头、钥匙：（锁头、钥匙表面应平整光洁，商标字迹应清晰、端正）；电镀件：（电镀件外露表面应色泽均匀，不应有起泡、起层、露底等明显瑕疵）；电镀件耐腐蚀：电镀件外露表面经12h的中性盐雾试验后，应达到外观评级 9/9VSB或以上标准；涂层件附着力达到GB/T 9286中2级或以上的规定； 3、牢固度：锁头固定连接静拉力：锁头直径小于20mm的，在承受140N静拉力后，应无松动；锁头固定连接扭矩：锁头直径小于20mm的，在承受1.80N·m扭矩后，应无松动；锁芯拨动件扭矩：在承受0.70N·m扭矩后，应能正常使用；镇舌侧向静载荷：在承受200N侧向静载荷后，应能正常使用；各铆接件静拉力：在承受200N静拉力后，应能正常使用；弹子锁、叶片锁使用寿命：锁头直径小于20mm的弹了锁、叶片锁，使用寿命不应少于10000次.
铰链 | 1 | 质量要求 | 1、过载：垂直静载荷30kg、水平静载荷70N:满足:a)所有组件或结合处不应断裂; b)通过手触压证实，用于紧固的组件不应松动; c)所有组件不应有影响正常运作的变形或磨损;d固定组件不应松动; e)所有组件的功能不应损害; f)杯状暗较链及其组件不应分离. 2、功能：1）.关闭力（在耐久性试验前后，具有自动关闭装置的杯状暗较链的关闭力应大于0.5N。在耐久性试验前后，关团力不应大于20N）；打开力：在耐久性试验前后打开力不应大于20N；下沉量：在使用调整系统前，安装A型门下沉量≤2.0mm或者安装B型门下沉量≤3.0mm。 2）垂直静载荷20KG，水平静载荷40N：（a) 所有组件或结合处不应断裂；b) 通过手触压证实，用于紧固的组件不应松动：c) 所有组件不应有影响正常运作的变形或磨损；d) 固定组件不应松动；e) 所有组件的功能不应损害：f) 杯状暗较链及其组件应能正常工作.) 3)耐久性(80000次）（a) 所有组件或结合处不应断裂；b) 通过手触压证实， 用于紧固的组件不应松动：c) 所有组件不应有影响正常运作的变形或磨损；d) 固定组件不应松动；e) 所有组件的功能不应损害；f) 杯状暗较链及其组件应能正常工作） 3.耐腐蚀：18h, 1.5mm以下锈点不应超过20点/dm2 , 其中直径1.0mm以上的锈点不应超过5点/dm2 （距离边缘棱角2mm以内的不计） 检测结果：合格 4.理化性能要求金属喷漆（塑）涂层耐腐蚀：200h内，观察在溶液中样板上划道两侧3mm以外，无鼓泡产生；200h后，检查划道两侧3mm外，无锈迹、剥落、起皱、变色和失光等现象
多层板 | 1 | 质量要求 | 1、含水率 (%) ：5.0-16.0。 2、胶合强度 (MPa): ≥0.7 3、静曲强度：顺纹 (MPa): ≧22;横纹 (MPa)：≧20 4、弹性模量：顺纹 (MPa): ≧5000;横纹 (MPa)：≧4000 5、甲醛释放量达到 E0级标准，E0级释放量≤0.05mg/m³ 6、挥发性有机化合物(72h)：苯≤10µg/m3、甲苯≤20µg/m3、二甲苯 ≤20µg/m3、总挥发性有机化合物(TVOC)≤100µg/m3
中密度 纤维板 | 1 | 质量要求 | 1、密度 ( g/ m) :0.6 5-0.8 2、板内密度偏差：士 10.0% 3、含水率 (%) ：3-13 4、静曲强度 (MPa)：≧24 4、弹性模量 (MPa): ≧2300 5、内结合强度 (MPa): ≧0.45 6、吸水厚度膨胀率≤12.0% 7、表面结合强度 (MPa): ≧0.9 8、甲醛释放量达到 E0 级标准，E0 级释放量≤0.05mg/m³ 6、挥发性有机化合物(72h)：苯≤10µg/m3、甲苯≤20µg/m3、二甲苯 ≤20µg/m3、总挥发性有机化合物(TVOC)≤100µg/m3
实木颗 粒板 | 1 | 质量要求 | 1、板内密度偏差：士 10.0% 2、含水率 (%) ：3-13 3、静曲强度 (MPa)：≧ 11 4、弹性模量 (MPa): ≧ 1600 5、内结合强度 (MPa): ≧0.35 6、表面胶合强度 (MPa): ≧0.8 7、吸水厚度膨胀率≤8% 8、握螺钉力：板面≧900；板边≧600 9、甲醛释放量达到 E0 级标准，E0 级释放量≤0.05mg/m³ 10、挥发性有机化合物(72h)：苯≤10µg/m3、 甲苯≤20µg/m3、二甲苯 ≤20µg/m3、总挥发性有机化合物(TVOC)≤100µg/m3
激光封 边条 | 1 | 质量要求 | 1、耐干热：无龟裂、无鼓泡 2、耐磨性：磨 30r 后无露底现象 3、耐开裂性(耐龟裂性)：≧2 级 4、耐老化：无开裂 5、耐冷热循环性：无龟裂、无鼓泡、无变色、无变色 无起皱 6、耐光色牢度≧4 级 7、甲醛释放量：甲醛释放量达到 E0 级标准，E0 级释放量≤0.5mg/L 8、氯乙烯单体≤5mg/kg 9、可迁移元素(可溶性重金属) 铅 (Pb)≤90mg/kg、镉(Cd)≤75mg/kg、 铬 (Cr)≤60mg/kg、汞 (Hg)≤60mg/kg、砷 (As)≤25mg/kg、钡 (Ba) ≤1000mg/kg、锑 (Sb)≤60mg/kg、硒 (Se)≤500mg/kg。 10、邻苯二甲酸醋(DBP、BBP、DEHP、DNOP、DINP 和 DIDP 的总量)≤0.1% 11、多溴联苯 (PBB):未检出 12、多溴联苯醚 (PBDE) ：未检出
抗菌超 | 1 | 质量要求 | 1、涂层厚度不低于 80µm 2、摩擦色牢度(干擦、湿擦、碱性汗液) ≥4 级 3、耐光性≥5 级、耐折牢度 (50000 次) 无裂纹 4、耐磨性能：无明显损伤、剥落；撕裂力≥20N 5、气味≤3 级、pH 值 (皮革) ≥3.2 6 、禁用偶氮染料≤30mg/kg、游离甲醛《分光光度法)≤75mg/kg、挥 发性有机物≤150mg/kg、可萃取的重金铅 (Pb)≤90mg/kg、镉(Cd)) ≤75mg/kg
脚轮 | 1 | 质量要求 | 1、脚轮往复磨损试验：座面垂直加载 113kg,在有障碍物的测试平台， 测试 2000 次:在无障碍物的水平测试台上测试 98000 次(频率 8~12 次/ 分钟，1、测试后使用功能应无损坏和丧失；2、测试后用 22 N 的力沿 着每个脚轮的中心线拉脚轮，脚轮应不会脱落出来。 2、邻苯二甲酸醋 (DBP、BBP、DEHP、DNOP、DINP、DIDP) ≤0.1% 3、重金属 (mg/kg)：可溶性铅≤90、可溶性镉≤75、可溶性铬≤60、 可溶性汞≤60 4、多环芳烃：苯并[a]芘 (mg/kg) ≤1.0，16 种多环芳烃(PAH)总量 mg/kg≤10 5、多溴联苯、多溴二苯醚均≤1000
水性漆 | 1 | 质量要求 | 1、VOC含量 (g/L) ≤300 2、甲醛含量 (mg/kg)≤100 3、乙二醇醚及醚酯总和含量 (mg/kg)≤300 4、苯系物总和含量≤250 5、烷基酚聚氧乙烯醚总和含量≤1000 6、可溶性铅(mg/kg)≤90、可溶性镉 (mg/kg)≤75、可溶性铬 (mg/kg) ≤60、可溶性汞 (mg/kg)≤60
底盘 | 1 | 质量要求 | 1、邻苯二甲酸酯 (DBP、BBP、DEHP、DNOP、DINP、DIDP) ≤0.1% 2、可溶性铅 (mg/kg)≤90、可溶性镉 (mg/kg)≤75、可溶性铬 (mg/kg) ≤60、可溶性汞 (mg/kg)≤60 3、多环芳烃：苯并[a]芘 (mg/kg) ≤1.0，16 种多环芳烃(PAH)总量 mg/kg≤10 4、多溴联苯、多溴二苯醚均≤1000
网布 | 1 | 质量要求 | 1、甲醛含量 (mg/kg)≤300 2、pH 值 4.0~9.0 3、染色牢度：耐水(变色、沾色)、耐酸汗渍(变色、沾色)、耐碱汗渍 (变色、沾色) 、耐干摩擦≥3 级 4、无异味、可分解致癌芳香胺染料禁用、通过香烟抗引燃试验。
气压棒 | 1 | 质量要求 | 1、密封性能：气弹簧锁定在任意位置，经 72h 常温储存后，活塞杆不应产生位移。 2、耐高低温性能：气弹簧经-30C 和 60C 高低温储存后，公称力 Fa 衰 减量应不大于 5% 3、循环寿命：经高低温性能试验后的气弹簧再经 60000 次循环寿命试验后，公称力Fa 的总衰减量应不大于 13%.
阻燃海 绵 | 1 | 质量要求 | 1、25%压陷硬度：93N 级 2、65%/25%压陷比≥1.8 3、75%压缩永久变形≤8% 4、回弹率≥35% 5、拉伸强度≥90kpa；伸长率≥130%。